## 表单1
文物编号 | 纹饰 | 类型 | 颜色 | 表面风化
1 | C | 高钾 | 蓝绿 | 无风化
2 | A | 铅钡 | 浅蓝 | 风化
3 | A | 高钾 | 蓝绿 | 无风化
4 | A | 高钾 | 蓝绿 | 无风化
5 | A | 高钾 | 蓝绿 | 无风化
6 | A | 高钾 | 蓝绿 | 无风化
7 | B | 高钾 | 蓝绿 | 风化
8 | C | 铅钡 | 紫 | 风化
9 | B | 高钾 | 蓝绿 | 风化
10 | B | 高钾 | 蓝绿 | 风化
11 | C | 铅钡 | 浅蓝 | 风化
12 | B | 高钾 | 蓝绿 | 风化
13 | C | 高钾 | 浅蓝 | 无风化
14 | C | 高钾 | 深绿 | 无风化
15 | C | 高钾 | 浅蓝 | 无风化
16 | C | 高钾 | 浅蓝 | 无风化
17 | C | 高钾 | 浅蓝 | 无风化
18 | A | 高钾 | 深蓝 | 无风化
19 | A | 铅钡 | 浅蓝 | 风化
20 | A | 铅钡 | 浅蓝 | 无风化
21 | A | 高钾 | 蓝绿 | 无风化
22 | B | 高钾 | 蓝绿 | 风化
23 | A | 铅钡 | 蓝绿 | 风化
24 | C | 铅钡 | 紫 | 无风化
25 | C | 铅钡 | 浅蓝 | 风化
26 | C | 铅钡 | 紫 | 风化
27 | B | 高钾 | 蓝绿 | 风化
28 | A | 铅钡 | 浅蓝 | 风化
29 | A | 铅钡 | 浅蓝 | 风化
30 | A | 铅钡 | 深蓝 | 无风化
31 | C | 铅钡 | 紫 | 无风化
32 | C | 铅钡 | 浅绿 | 无风化
33 | C | 铅钡 | 深绿 | 无风化
34 | C | 铅钡 | 深绿 | 风化
35 | C | 铅钡 | 浅绿 | 无风化
36 | C | 铅钡 | 深绿 | 风化
37 | C | 铅钡 | 深绿 | 无风化
38 | C | 铅钡 | 深绿 | 风化
39 | C | 铅钡 | 深绿 | 风化
40 | C | 铅钡 | 浅蓝 | 风化
41 | C | 铅钡 | 浅绿 | 风化
42 | A | 铅钡 | 浅蓝 | 风化
43 | C | 铅钡 | 浅蓝 | 风化
44 | A | 铅钡 | 浅蓝 | 风化
45 | A | 铅钡 | 浅蓝 | 无风化
46 | A | 铅钡 | 浅蓝 | 无风化
47 | A | 铅钡 | 浅蓝 | 无风化
48 | A | 铅钡 | 浅蓝 | 风化
49 | A | 铅钡 | 黑 | 风化
50 | A | 铅钡 | 黑 | 风化
51 | C | 铅钡 | 浅蓝 | 风化
52 | C | 铅钡 | 浅蓝 | 风化
53 | A | 铅钡 | 浅蓝 | 风化
54 | C | 铅钡 | 浅蓝 | 风化
55 | C | 铅钡 | 绿 | 无风化
56 | C | 铅钡 | 蓝绿 | 风化
57 | C | 铅钡 | 蓝绿 | 风化
58 | C | 铅钡 | 浅蓝 | 风化

## 表单2
文物编号 | 二氧化硅(SiO2) | 氧化钠(Na2O) | 氧化钾(K2O) | 氧化钙(CaO) | 氧化镁(MgO) | 氧化铝(Al2O3) | 氧化铁(Fe2O3) | 氧化铜(CuO) | 氧化铅(PbO) | 氧化钡(BaO) | 五氧化二磷(P2O5) | 氧化锶(SrO) | 氧化锡(SnO2) | 二氧化硫(SO2)
1 | 4.62 | -2.84 | 2.68 | 2.23 | 0.24 | 1.75 | 0.94 | 1.74 | -2.84 | -2.84 | 0.54 | -2.84 | -2.84 | -0.56
2 | 3.86 | -2.95 | 0.32 | 1.12 | 0.43 | 2.01 | 0.89 | -1.08 | 4.13 | -2.95 | 1.54 | -1.39 | -2.95 | -2.95
03部位1 | 5.64 | -2.05 | 2.82 | 1.87 | -2.05 | 2.57 | -2.05 | 0.92 | -0.22 | -2.05 | 0.75 | -2.05 | -2.05 | -2.05
03部位2 | 4 | -3.34 | 2.39 | 1.65 | -0.02 | 1.58 | 0.65 | 1.51 | 0.22 | 0.93 | -0.48 | -2.42 | -3.34 | -3.34
4 | 4.55 | -2.85 | 2.63 | 2.33 | 0.81 | 2.23 | 1.09 | 1.15 | -2.85 | -2.85 | 0.13 | -2.85 | -2.85 | -0.66
5 | 4.35 | -2.99 | 2.63 | 2.23 | 0.8 | 2.25 | 1.2 | 1.42 | -2.99 | -2.99 | 0.17 | -2.58 | -2.99 | -0.52
06部位1 | 4.49 | -2.94 | 2.27 | -2.94 | 0.96 | 2.69 | 1.15 | 1.19 | -1.34 | 0.6 | 1.7 | -1.93 | -2.94 | -2.94
06部位2 | 3.96 | -3.35 | 1.9 | 1.55 | 0.41 | 2.17 | 1.66 | 0.64 | -1.19 | -0.17 | 1.37 | -2.26 | -3.35 | -3.35
7 | 6.07 | -1.68 | -1.68 | 1.61 | -1.68 | 2.22 | -0.23 | 2.72 | -1.68 | -1.68 | 1.05 | -1.68 | -1.68 | -1.68
8 | 3.15 | -3.07 | -3.07 | 0.54 | -3.07 | 0.44 | -3.07 | 2.49 | 3.5 | 3.59 | 1.42 | -0.85 | -3.07 | 1.09
08严重风化点 | 1.61 | -3.14 | -3.14 | 1.24 | -3.14 | 0.19 | -3.14 | 1.23 | 3.56 | 3.5 | 2.11 | -0.55 | -3.14 | 2.79
9 | 6.02 | -1.76 | 0.93 | 0.98 | -1.76 | 1.74 | 0.32 | 1.9 | -1.76 | -1.76 | 0.41 | -1.76 | -1.76 | -1.76
10 | 6.33 | -1.46 | 1.67 | 0.19 | -1.46 | 1.54 | 0.41 | 1.58 | -1.46 | -1.46 | -1.46 | -1.46 | -1.46 | -1.46
11 | 3.53 | -3.2 | -1.54 | 1.27 | -0.32 | 1.01 | -3.2 | 1.61 | 3.25 | 2.7 | 2.26 | -0.98 | -3.2 | -3.2
12 | 6.01 | -1.75 | 1.48 | 1.14 | -1.75 | 1.85 | 0.23 | 1.97 | -1.75 | -1.75 | -0.43 | -1.75 | -1.75 | -1.75
13 | 4.42 | 1.4 | 2.87 | 2.51 | -2.87 | 2.16 | 1.4 | 1.9 | -2.87 | -2.87 | 0.58 | -2.87 | -2.87 | -2.87
14 | 4.41 | 1.5 | 2.79 | 2.39 | -0.14 | 2.5 | -0.41 | -0.48 | 0.76 | -2.94 | -1.55 | -2.94 | -2.94 | -2.94
16 | 4.76 | 1.33 | 3.26 | 2.7 | -0.07 | 2.41 | -0.28 | 0.66 | -1.62 | -2.63 | -2.63 | -2.63 | -2.63 | -2.63
18 | 5.51 | -2.09 | 3.38 | -2.09 | 1.56 | 2.25 | -2.09 | -2.09 | -2.09 | -2.09 | 1.44 | -1.53 | 1.99 | -2.09
19 | 3.4 | -3.21 | -3.21 | 1.09 | -0.52 | 1.29 | 0.3 | 1.27 | 3.77 | 1.69 | 2.19 | -1.65 | -3.21 | -3.21
20 | 3.99 | -2.85 | 0.03 | -2.85 | -2.85 | 2.07 | 0.79 | 1.94 | 2.6 | 3.53 | 2.12 | -2.85 | -2.85 | -2.85
21 | 4.72 | -2.84 | -2.84 | 1.93 | 0.58 | 2.21 | 1.25 | 1.57 | 0.38 | 1.06 | 0.48 | -2.84 | -2.84 | -2.84
22 | 5.74 | -2.01 | 0.91 | 1.72 | 0.77 | 2.47 | 0.16 | 0.62 | -2.01 | -2.01 | -0.35 | -2.01 | -2.01 | -2.01
23未风化点 | 4.37 | 2.46 | -2.83 | -0.31 | 0.05 | 0.74 | -2.83 | 1.48 | 3.22 | 2.86 | -2.83 | -0.72 | -2.83 | -2.83
24 | 4.14 | -2.55 | -2.55 | -0.08 | -2.55 | 1.14 | -2.55 | 2.81 | 4.05 | 3.94 | -1.29 | 0.58 | -2.55 | -2.55
25未风化点 | 4.3 | 1.22 | -2.84 | -0.08 | -2.84 | 1.02 | 0.82 | 0.49 | 3.84 | 2.27 | -1.28 | -1.23 | -2.84 | -2.84
26 | 3.19 | -3.01 | -3.01 | 0.57 | -3.01 | -0.15 | -3.01 | 2.56 | 3.59 | 3.68 | 1.35 | -0.59 | -3.01 | 0.88
26严重风化点 | 1.23 | -3.3 | -1 | 1.02 | -3.3 | 0.09 | -3.3 | 1.2 | 3.32 | 3.49 | 1.72 | -0.56 | -3.3 | 2.69
27 | 5.96 | -1.79 | -1.79 | 1.36 | 0.81 | 2.35 | -0.18 | 1.86 | -1.79 | -1.79 | 0.4 | -1.79 | -1.79 | -1.79
28未风化点 | 4.44 | -3 | -1.13 | 0.51 | 0.22 | 1.76 | -0.67 | -0.89 | 3.06 | 1.61 | 0.26 | -1.9 | -1.25 | -3
29未风化点 | 4.08 | -0.16 | -1.28 | 1.02 | 0.33 | 2.59 | -0.28 | -0.37 | 2.44 | 0.64 | -0.96 | -1.46 | -3.29 | -3.29
30部位1 | 3.63 | -3.13 | 0.43 | 1.59 | 0.07 | 1.56 | 0.84 | -3.13 | 3.76 | 2.42 | -3.13 | -0.96 | -0.83 | -3.13
30部位2 | 3.71 | -3.12 | -3.12 | 1.54 | -0.57 | 1.45 | 1.11 | -3.12 | 3.73 | 2.44 | 0.44 | -0.64 | -0.72 | -3.12
31 | 4.42 | -2.99 | -2.99 | 0.7 | 0.11 | 1.36 | 1.75 | -0.59 | 3.03 | 1.46 | 0.71 | -0.98 | -2.99 | -2.99
32 | 5.15 | -2.31 | -0.65 | 0.13 | -2.31 | 1.77 | 0.91 | -1.3 | 3.89 | 2.5 | -0.86 | -2.31 | -2.31 | -2.31
33 | 5.18 | -2.36 | -1.04 | 0.41 | 0.86 | 1.71 | -2.36 | 0.1 | 3.64 | 2.12 | -1.18 | -2.36 | -2.36 | -2.36
34 | 4.09 | -2.7 | -0.87 | 0.27 | -2.7 | 1 | -0.24 | 0.93 | 4.36 | 2.82 | -0.56 | -1 | -2.7 | -2.7
35 | 5.29 | -2.12 | -2.12 | 0.13 | -2.12 | 1.46 | -0.67 | -0.73 | 4.19 | 2.83 | 0.23 | -2.12 | -2.12 | -2.12
36 | 4.2 | 1.32 | -1.45 | -0.48 | -2.7 | 0.99 | -0.62 | 0.13 | 4.25 | 2.9 | -2.14 | -1 | -2.7 | -2.7
37 | 4.28 | -3.03 | -1.29 | 0.07 | -3.03 | 1.18 | -3.03 | 1.29 | 3.03 | 2.52 | 0.56 | -0.99 | -3.03 | 1.48
38 | 3.89 | 0.71 | -2.83 | 0.01 | -2.83 | 1.34 | -0.85 | 0.08 | 4.29 | 2.67 | -0.34 | -0.5 | -2.83 | -2.83
39 | 4.05 | -2.43 | -2.43 | 0.89 | -2.43 | 0.09 | -2.43 | 0.66 | 4.9 | 2.76 | 0.94 | 0.29 | -2.43 | -2.43
40 | 3.67 | -2.36 | -2.36 | 1.48 | -2.36 | 0.06 | -0.8 | -2.36 | 5.11 | 2.76 | 1.43 | 0.47 | -2.36 | -2.36
41 | 2.74 | -3.4 | -1 | 1.42 | 0.83 | 1.03 | 0.4 | -1.84 | 3.61 | 2.1 | 1.83 | -0.93 | -3.4 | -3.4
42未风化点1 | 4.07 | 1.88 | -1.76 | -0.1 | 0.22 | 1.4 | -3.08 | 1.12 | 3.22 | 2.49 | -2.39 | -0.91 | -3.08 | -3.08
42未风化点2 | 4.4 | 2.2 | -0.59 | -2.76 | 0.61 | 2.19 | -2.76 | 1.46 | 3.46 | 2.85 | -2.76 | -2.76 | -2.76 | -2.76
43部位1 | 2.82 | -2.92 | -2.92 | 1.96 | 0.18 | 1.11 | 0.02 | 1.98 | 4.39 | 2.29 | -2.92 | -0.15 | -2.92 | -2.92
43部位2 | 3.02 | -3.27 | -3.27 | 1.8 | -0.11 | 1.17 | 0.28 | 0.36 | 3.75 | 1.13 | 2.5 | -0.81 | -3.27 | -3.27
44未风化点 | 4.4 | 1.41 | -1.31 | 1.06 | -2.92 | 2.84 | 0.03 | -0.55 | 2.91 | 1.95 | -2.92 | -1.05 | -2.92 | -2.92
45 | 4.53 | 1.39 | -1.79 | 0.24 | 0.11 | 2.02 | -2.81 | -0.22 | 3.19 | 2.81 | -2.81 | -1.06 | -2.81 | -2.81
46 | 4.62 | -2.61 | -0.77 | -2.61 | 1.12 | 2.18 | -2.61 | 0.35 | 3.84 | 2.92 | -1 | -0.23 | -2.61 | -2.61
47 | 4.11 | 1.71 | -1.07 | 0.03 | -0.33 | 1.29 | -3.05 | -0.26 | 3.4 | 2.39 | -2.13 | 0.01 | -3.05 | -3.05
48 | 3.69 | -0.51 | -1.43 | 0.75 | 0.15 | 2.33 | -0.26 | -3.51 | 2.47 | 1.7 | -0.19 | -1.67 | -0.02 | -3.51
49 | 3.24 | -3.34 | -3.34 | 1.4 | 0.26 | 1.56 | 0.89 | -0.48 | 3.41 | 1.69 | 2.29 | -0.9 | -3.34 | -3.34
49未风化点 | 3.99 | -3.23 | -1.22 | 0.72 | 0.17 | 1.86 | 0.23 | -0.81 | 3.12 | 1.42 | 1.45 | -1.22 | -3.23 | -3.23
50 | 3.04 | -3.07 | -3.07 | 1.31 | -0.61 | 0.77 | -0.96 | 0.27 | 3.93 | 2.8 | 1.99 | -0.27 | -3.07 | -3.07
50未风化点 | 4.17 | -2.86 | -2.86 | 1.5 | -0.25 | 1.79 | -2.86 | 0.01 | 3.78 | 2.19 | 2.21 | -1.11 | -2.86 | -2.86
51部位1 | 2.96 | -3.46 | -3.46 | 1.03 | -0.07 | 1.41 | -0.07 | 0.07 | 3.45 | 1.95 | 1.85 | -1.19 | -1 | -3.46
51部位2 | 3.66 | -2.62 | -2.62 | 2.23 | 0.97 | 1.52 | -0.27 | 0.31 | 4.54 | -2.62 | 2.77 | -2.62 | -2.62 | -2.62
52 | 3.3 | 0.25 | -3.17 | 0.87 | -0.55 | 0.2 | -1.42 | -0.3 | 3.91 | 2.21 | 1.79 | -0.77 | -3.17 | -3.17
53未风化点 | 4.53 | 1.49 | -1.83 | 0.13 | 0.51 | 2.18 | -2.84 | -0.24 | 2.99 | 2.57 | -2.84 | -0.93 | -2.84 | -2.84
54 | 3.17 | -3.15 | -1.07 | 1.23 | 0.32 | 1.49 | -3.15 | -0.12 | 4.09 | 2.02 | 1.51 | -0.06 | -3.15 | -3.15
54严重风化点 | 3.64 | -2.42 | -2.42 | -2.42 | 0.9 | 2.09 | -2.42 | 1.09 | 4.87 | -2.42 | 3.45 | 0.91 | -2.42 | -2.42
55 | 4.58 | 1.68 | -2.54 | 0.81 | -2.54 | 1.05 | -2.54 | 0.53 | 4.18 | 2.76 | -0.37 | -2.54 | -2.54 | -2.54
56 | 4.17 | -2.42 | -2.42 | 0.99 | -2.42 | 1.42 | -2.42 | 0.56 | 4.52 | 3.54 | 1.73 | -2.42 | -2.42 | -2.42
57 | 4.28 | -2.17 | -2.17 | 1.32 | -2.17 | 1.83 | -2.17 | 1.2 | 4.86 | 3.9 | -2.17 | -2.17 | -2.17 | -2.17
58 | 3.24 | -3.39 | -1.25 | 1.08 | -0.41 | 1.09 | -0.32 | 0.97 | 3.5 | 1.86 | 2.02 | -1.6 | -3.39 | -3.39

## 表单3
文物编号 | 表面风化 | 二氧化硅(SiO2) | 氧化钠(Na2O) | 氧化钾(K2O) | 氧化钙(CaO) | 氧化镁(MgO) | 氧化铝(Al2O3) | 氧化铁(Fe2O3) | 氧化铜(CuO) | 氧化铅(PbO) | 氧化钡(BaO) | 五氧化二磷(P2O5) | 氧化锶(SrO) | 氧化锡(SnO2) | 二氧化硫(SO2)
A1 | 无风化 | 5.07 | -2.51 | -2.51 | 2.51 | 1.33 | 2.69 | 1.48 | 1.46 | -2.51 | -2.51 | 0.77 | -2.8 | -2.51 | 0.04
A2 | 风化 | 4.79 | -2.06 | -2.06 | 3.19 | -2.06 | 2.01 | -2.06 | -2.06 | 4.7 | -2.06 | 3.82 | -2.06 | -2.06 | -2.06
A3 | 无风化 | 3.26 | -3.43 | 0.1 | 1.77 | -0.42 | 0.87 | 1.75 | -1.77 | 3.47 | 1.34 | 0.78 | -0.86 | -3.43 | -3.43
A4 | 无风化 | 3.23 | -3.56 | -0.57 | 0.72 | -0.29 | 1.62 | 1.53 | -0.38 | 2.85 | 1.78 | 1.8 | -1.61 | -3.56 | -3.56
A5 | 风化 | 3.94 | -0.04 | -1.21 | 0.27 | 0.63 | 2.32 | -0.43 | -0.28 | 2.28 | 0.55 | -1.88 | -1.78 | -0.93 | -3.44
A6 | 风化 | 5.85 | -1.91 | 1.61 | 0.87 | -0.25 | 1.73 | 0 | 1.86 | -1.91 | -1.91 | -0.25 | -1.91 | -1.91 | -1.91
A7 | 风化 | 5.84 | -1.89 | 1.31 | 1.44 | -1.89 | 2.95 | -0.1 | 1.49 | -1.89 | -1.89 | -0.71 | -1.89 | -1.89 | -0.88
A8 | 无风化 | 4.08 | -3.07 | -1.32 | 0.03 | -3.07 | 0.9 | -3.07 | 2.35 | 3.2 | 2.58 | 0.53 | -1.02 | -3.07 | 0.96

## 表单4
文物编号 | 纹饰 | 类型 | 颜色 | 表面风化 | 二氧化硅(SiO2) | 氧化钠(Na2O) | 氧化钾(K2O) | 氧化钙(CaO) | 氧化镁(MgO) | 氧化铝(Al2O3) | 氧化铁(Fe2O3) | 氧化铜(CuO) | 氧化铅(PbO) | 氧化钡(BaO) | 五氧化二磷(P2O5) | 氧化锶(SrO) | 氧化锡(SnO2) | 二氧化硫(SO2)
1 | C | 高钾 | 蓝绿 | 无风化 | 4.62 | -2.84 | 2.68 | 2.23 | 0.24 | 1.75 | 0.94 | 1.74 | -2.84 | -2.84 | 0.54 | -2.84 | -2.84 | -0.56
2 | A | 铅钡 | 浅蓝 | 风化 | 3.86 | -2.95 | 0.32 | 1.12 | 0.43 | 2.01 | 0.89 | -1.08 | 4.13 | -2.95 | 1.54 | -1.39 | -2.95 | -2.95
03部位1 | A | 高钾 | 蓝绿 | 无风化 | 5.64 | -2.05 | 2.82 | 1.87 | -2.05 | 2.57 | -2.05 | 0.92 | -0.22 | -2.05 | 0.75 | -2.05 | -2.05 | -2.05
03部位2 | A | 高钾 | 蓝绿 | 无风化 | 4 | -3.34 | 2.39 | 1.65 | -0.02 | 1.58 | 0.65 | 1.51 | 0.22 | 0.93 | -0.48 | -2.42 | -3.34 | -3.34
4 | A | 高钾 | 蓝绿 | 无风化 | 4.55 | -2.85 | 2.63 | 2.33 | 0.81 | 2.23 | 1.09 | 1.15 | -2.85 | -2.85 | 0.13 | -2.85 | -2.85 | -0.66
5 | A | 高钾 | 蓝绿 | 无风化 | 4.35 | -2.99 | 2.63 | 2.23 | 0.8 | 2.25 | 1.2 | 1.42 | -2.99 | -2.99 | 0.17 | -2.58 | -2.99 | -0.52
06部位1 | A | 高钾 | 蓝绿 | 无风化 | 4.49 | -2.94 | 2.27 | -2.94 | 0.96 | 2.69 | 1.15 | 1.19 | -1.34 | 0.6 | 1.7 | -1.93 | -2.94 | -2.94
06部位2 | A | 高钾 | 蓝绿 | 无风化 | 3.96 | -3.35 | 1.9 | 1.55 | 0.41 | 2.17 | 1.66 | 0.64 | -1.19 | -0.17 | 1.37 | -2.26 | -3.35 | -3.35
7 | B | 高钾 | 蓝绿 | 风化 | 6.07 | -1.68 | -1.68 | 1.61 | -1.68 | 2.22 | -0.23 | 2.72 | -1.68 | -1.68 | 1.05 | -1.68 | -1.68 | -1.68
8 | C | 铅钡 | 紫 | 风化 | 3.15 | -3.07 | -3.07 | 0.54 | -3.07 | 0.44 | -3.07 | 2.49 | 3.5 | 3.59 | 1.42 | -0.85 | -3.07 | 1.09
08严重风化点 | C | 铅钡 | 紫 | 风化 | 1.61 | -3.14 | -3.14 | 1.24 | -3.14 | 0.19 | -3.14 | 1.23 | 3.56 | 3.5 | 2.11 | -0.55 | -3.14 | 2.79
9 | B | 高钾 | 蓝绿 | 风化 | 6.02 | -1.76 | 0.93 | 0.98 | -1.76 | 1.74 | 0.32 | 1.9 | -1.76 | -1.76 | 0.41 | -1.76 | -1.76 | -1.76
10 | B | 高钾 | 蓝绿 | 风化 | 6.33 | -1.46 | 1.67 | 0.19 | -1.46 | 1.54 | 0.41 | 1.58 | -1.46 | -1.46 | -1.46 | -1.46 | -1.46 | -1.46
11 | C | 铅钡 | 浅蓝 | 风化 | 3.53 | -3.2 | -1.54 | 1.27 | -0.32 | 1.01 | -3.2 | 1.61 | 3.25 | 2.7 | 2.26 | -0.98 | -3.2 | -3.2
12 | B | 高钾 | 蓝绿 | 风化 | 6.01 | -1.75 | 1.48 | 1.14 | -1.75 | 1.85 | 0.23 | 1.97 | -1.75 | -1.75 | -0.43 | -1.75 | -1.75 | -1.75
13 | C | 高钾 | 浅蓝 | 无风化 | 4.42 | 1.4 | 2.87 | 2.51 | -2.87 | 2.16 | 1.4 | 1.9 | -2.87 | -2.87 | 0.58 | -2.87 | -2.87 | -2.87
14 | C | 高钾 | 深绿 | 无风化 | 4.41 | 1.5 | 2.79 | 2.39 | -0.14 | 2.5 | -0.41 | -0.48 | 0.76 | -2.94 | -1.55 | -2.94 | -2.94 | -2.94
16 | C | 高钾 | 浅蓝 | 无风化 | 4.76 | 1.33 | 3.26 | 2.7 | -0.07 | 2.41 | -0.28 | 0.66 | -1.62 | -2.63 | -2.63 | -2.63 | -2.63 | -2.63
18 | A | 高钾 | 深蓝 | 无风化 | 5.51 | -2.09 | 3.38 | -2.09 | 1.56 | 2.25 | -2.09 | -2.09 | -2.09 | -2.09 | 1.44 | -1.53 | 1.99 | -2.09
19 | A | 铅钡 | 浅蓝 | 风化 | 3.4 | -3.21 | -3.21 | 1.09 | -0.52 | 1.29 | 0.3 | 1.27 | 3.77 | 1.69 | 2.19 | -1.65 | -3.21 | -3.21
20 | A | 铅钡 | 浅蓝 | 无风化 | 3.99 | -2.85 | 0.03 | -2.85 | -2.85 | 2.07 | 0.79 | 1.94 | 2.6 | 3.53 | 2.12 | -2.85 | -2.85 | -2.85
21 | A | 高钾 | 蓝绿 | 无风化 | 4.72 | -2.84 | -2.84 | 1.93 | 0.58 | 2.21 | 1.25 | 1.57 | 0.38 | 1.06 | 0.48 | -2.84 | -2.84 | -2.84
22 | B | 高钾 | 蓝绿 | 风化 | 5.74 | -2.01 | 0.91 | 1.72 | 0.77 | 2.47 | 0.16 | 0.62 | -2.01 | -2.01 | -0.35 | -2.01 | -2.01 | -2.01
23未风化点 | A | 铅钡 | 蓝绿 | 无风化 | 4.37 | 2.46 | -2.83 | -0.31 | 0.05 | 0.74 | -2.83 | 1.48 | 3.22 | 2.86 | -2.83 | -0.72 | -2.83 | -2.83
24 | C | 铅钡 | 紫 | 无风化 | 4.14 | -2.55 | -2.55 | -0.08 | -2.55 | 1.14 | -2.55 | 2.81 | 4.05 | 3.94 | -1.29 | 0.58 | -2.55 | -2.55
25未风化点 | C | 铅钡 | 浅蓝 | 无风化 | 4.3 | 1.22 | -2.84 | -0.08 | -2.84 | 1.02 | 0.82 | 0.49 | 3.84 | 2.27 | -1.28 | -1.23 | -2.84 | -2.84
26 | C | 铅钡 | 紫 | 风化 | 3.19 | -3.01 | -3.01 | 0.57 | -3.01 | -0.15 | -3.01 | 2.56 | 3.59 | 3.68 | 1.35 | -0.59 | -3.01 | 0.88
26严重风化点 | C | 铅钡 | 紫 | 风化 | 1.23 | -3.3 | -1 | 1.02 | -3.3 | 0.09 | -3.3 | 1.2 | 3.32 | 3.49 | 1.72 | -0.56 | -3.3 | 2.69
27 | B | 高钾 | 蓝绿 | 风化 | 5.96 | -1.79 | -1.79 | 1.36 | 0.81 | 2.35 | -0.18 | 1.86 | -1.79 | -1.79 | 0.4 | -1.79 | -1.79 | -1.79
28未风化点 | A | 铅钡 | 浅蓝 | 无风化 | 4.44 | -3 | -1.13 | 0.51 | 0.22 | 1.76 | -0.67 | -0.89 | 3.06 | 1.61 | 0.26 | -1.9 | -1.25 | -3
29未风化点 | A | 铅钡 | 浅蓝 | 无风化 | 4.08 | -0.16 | -1.28 | 1.02 | 0.33 | 2.59 | -0.28 | -0.37 | 2.44 | 0.64 | -0.96 | -1.46 | -3.29 | -3.29
30部位1 | A | 铅钡 | 深蓝 | 无风化 | 3.63 | -3.13 | 0.43 | 1.59 | 0.07 | 1.56 | 0.84 | -3.13 | 3.76 | 2.42 | -3.13 | -0.96 | -0.83 | -3.13
30部位2 | A | 铅钡 | 深蓝 | 无风化 | 3.71 | -3.12 | -3.12 | 1.54 | -0.57 | 1.45 | 1.11 | -3.12 | 3.73 | 2.44 | 0.44 | -0.64 | -0.72 | -3.12
31 | C | 铅钡 | 紫 | 无风化 | 4.42 | -2.99 | -2.99 | 0.7 | 0.11 | 1.36 | 1.75 | -0.59 | 3.03 | 1.46 | 0.71 | -0.98 | -2.99 | -2.99
32 | C | 铅钡 | 浅绿 | 无风化 | 5.15 | -2.31 | -0.65 | 0.13 | -2.31 | 1.77 | 0.91 | -1.3 | 3.89 | 2.5 | -0.86 | -2.31 | -2.31 | -2.31
33 | C | 铅钡 | 深绿 | 无风化 | 5.18 | -2.36 | -1.04 | 0.41 | 0.86 | 1.71 | -2.36 | 0.1 | 3.64 | 2.12 | -1.18 | -2.36 | -2.36 | -2.36
34 | C | 铅钡 | 深绿 | 风化 | 4.09 | -2.7 | -0.87 | 0.27 | -2.7 | 1 | -0.24 | 0.93 | 4.36 | 2.82 | -0.56 | -1 | -2.7 | -2.7
35 | C | 铅钡 | 浅绿 | 无风化 | 5.29 | -2.12 | -2.12 | 0.13 | -2.12 | 1.46 | -0.67 | -0.73 | 4.19 | 2.83 | 0.23 | -2.12 | -2.12 | -2.12
36 | C | 铅钡 | 深绿 | 风化 | 4.2 | 1.32 | -1.45 | -0.48 | -2.7 | 0.99 | -0.62 | 0.13 | 4.25 | 2.9 | -2.14 | -1 | -2.7 | -2.7
37 | C | 铅钡 | 深绿 | 无风化 | 4.28 | -3.03 | -1.29 | 0.07 | -3.03 | 1.18 | -3.03 | 1.29 | 3.03 | 2.52 | 0.56 | -0.99 | -3.03 | 1.48
38 | C | 铅钡 | 深绿 | 风化 | 3.89 | 0.71 | -2.83 | 0.01 | -2.83 | 1.34 | -0.85 | 0.08 | 4.29 | 2.67 | -0.34 | -0.5 | -2.83 | -2.83
39 | C | 铅钡 | 深绿 | 风化 | 4.05 | -2.43 | -2.43 | 0.89 | -2.43 | 0.09 | -2.43 | 0.66 | 4.9 | 2.76 | 0.94 | 0.29 | -2.43 | -2.43
40 | C | 铅钡 | 浅蓝 | 风化 | 3.67 | -2.36 | -2.36 | 1.48 | -2.36 | 0.06 | -0.8 | -2.36 | 5.11 | 2.76 | 1.43 | 0.47 | -2.36 | -2.36
41 | C | 铅钡 | 浅绿 | 风化 | 2.74 | -3.4 | -1 | 1.42 | 0.83 | 1.03 | 0.4 | -1.84 | 3.61 | 2.1 | 1.83 | -0.93 | -3.4 | -3.4
42未风化点1 | A | 铅钡 | 浅蓝 | 无风化 | 4.07 | 1.88 | -1.76 | -0.1 | 0.22 | 1.4 | -3.08 | 1.12 | 3.22 | 2.49 | -2.39 | -0.91 | -3.08 | -3.08
42未风化点2 | A | 铅钡 | 浅蓝 | 无风化 | 4.4 | 2.2 | -0.59 | -2.76 | 0.61 | 2.19 | -2.76 | 1.46 | 3.46 | 2.85 | -2.76 | -2.76 | -2.76 | -2.76
43部位1 | C | 铅钡 | 浅蓝 | 风化 | 2.82 | -2.92 | -2.92 | 1.96 | 0.18 | 1.11 | 0.02 | 1.98 | 4.39 | 2.29 | -2.92 | -0.15 | -2.92 | -2.92
43部位2 | C | 铅钡 | 浅蓝 | 风化 | 3.02 | -3.27 | -3.27 | 1.8 | -0.11 | 1.17 | 0.28 | 0.36 | 3.75 | 1.13 | 2.5 | -0.81 | -3.27 | -3.27
44未风化点 | A | 铅钡 | 浅蓝 | 无风化 | 4.4 | 1.41 | -1.31 | 1.06 | -2.92 | 2.84 | 0.03 | -0.55 | 2.91 | 1.95 | -2.92 | -1.05 | -2.92 | -2.92
45 | A | 铅钡 | 浅蓝 | 无风化 | 4.53 | 1.39 | -1.79 | 0.24 | 0.11 | 2.02 | -2.81 | -0.22 | 3.19 | 2.81 | -2.81 | -1.06 | -2.81 | -2.81
46 | A | 铅钡 | 浅蓝 | 无风化 | 4.62 | -2.61 | -0.77 | -2.61 | 1.12 | 2.18 | -2.61 | 0.35 | 3.84 | 2.92 | -1 | -0.23 | -2.61 | -2.61
47 | A | 铅钡 | 浅蓝 | 无风化 | 4.11 | 1.71 | -1.07 | 0.03 | -0.33 | 1.29 | -3.05 | -0.26 | 3.4 | 2.39 | -2.13 | 0.01 | -3.05 | -3.05
48 | A | 铅钡 | 浅蓝 | 风化 | 3.69 | -0.51 | -1.43 | 0.75 | 0.15 | 2.33 | -0.26 | -3.51 | 2.47 | 1.7 | -0.19 | -1.67 | -0.02 | -3.51
49 | A | 铅钡 | 黑 | 风化 | 3.24 | -3.34 | -3.34 | 1.4 | 0.26 | 1.56 | 0.89 | -0.48 | 3.41 | 1.69 | 2.29 | -0.9 | -3.34 | -3.34
49未风化点 | A | 铅钡 | 黑 | 无风化 | 3.99 | -3.23 | -1.22 | 0.72 | 0.17 | 1.86 | 0.23 | -0.81 | 3.12 | 1.42 | 1.45 | -1.22 | -3.23 | -3.23
50 | A | 铅钡 | 黑 | 风化 | 3.04 | -3.07 | -3.07 | 1.31 | -0.61 | 0.77 | -0.96 | 0.27 | 3.93 | 2.8 | 1.99 | -0.27 | -3.07 | -3.07
50未风化点 | A | 铅钡 | 黑 | 无风化 | 4.17 | -2.86 | -2.86 | 1.5 | -0.25 | 1.79 | -2.86 | 0.01 | 3.78 | 2.19 | 2.21 | -1.11 | -2.86 | -2.86
51部位1 | C | 铅钡 | 浅蓝 | 风化 | 2.96 | -3.46 | -3.46 | 1.03 | -0.07 | 1.41 | -0.07 | 0.07 | 3.45 | 1.95 | 1.85 | -1.19 | -1 | -3.46
51部位2 | C | 铅钡 | 浅蓝 | 风化 | 3.66 | -2.62 | -2.62 | 2.23 | 0.97 | 1.52 | -0.27 | 0.31 | 4.54 | -2.62 | 2.77 | -2.62 | -2.62 | -2.62
52 | C | 铅钡 | 浅蓝 | 风化 | 3.3 | 0.25 | -3.17 | 0.87 | -0.55 | 0.2 | -1.42 | -0.3 | 3.91 | 2.21 | 1.79 | -0.77 | -3.17 | -3.17
53未风化点 | A | 铅钡 | 浅蓝 | 无风化 | 4.53 | 1.49 | -1.83 | 0.13 | 0.51 | 2.18 | -2.84 | -0.24 | 2.99 | 2.57 | -2.84 | -0.93 | -2.84 | -2.84
54 | C | 铅钡 | 浅蓝 | 风化 | 3.17 | -3.15 | -1.07 | 1.23 | 0.32 | 1.49 | -3.15 | -0.12 | 4.09 | 2.02 | 1.51 | -0.06 | -3.15 | -3.15
54严重风化点 | C | 铅钡 | 浅蓝 | 风化 | 3.64 | -2.42 | -2.42 | -2.42 | 0.9 | 2.09 | -2.42 | 1.09 | 4.87 | -2.42 | 3.45 | 0.91 | -2.42 | -2.42
55 | C | 铅钡 | 绿 | 无风化 | 4.58 | 1.68 | -2.54 | 0.81 | -2.54 | 1.05 | -2.54 | 0.53 | 4.18 | 2.76 | -0.37 | -2.54 | -2.54 | -2.54
56 | C | 铅钡 | 蓝绿 | 风化 | 4.17 | -2.42 | -2.42 | 0.99 | -2.42 | 1.42 | -2.42 | 0.56 | 4.52 | 3.54 | 1.73 | -2.42 | -2.42 | -2.42
57 | C | 铅钡 | 蓝绿 | 风化 | 4.28 | -2.17 | -2.17 | 1.32 | -2.17 | 1.83 | -2.17 | 1.2 | 4.86 | 3.9 | -2.17 | -2.17 | -2.17 | -2.17
58 | C | 铅钡 | 浅蓝 | 风化 | 3.24 | -3.39 | -1.25 | 1.08 | -0.41 | 1.09 | -0.32 | 0.97 | 3.5 | 1.86 | 2.02 | -1.6 | -3.39 | -3.39